## Arkusz1
Producent | KGHM Metraco S.A.
Sprzedający | KGHM Polska Miedź S.A.
Produkt | Nadrenian amonu (NH4ReO4) | Ren metaliczny
Czystość | Jakość katalityczna: | Re min. 99,95%
| Re min. 69,4% | S ≤ 15 ppm
| S ≤ 20 ppm | Ca ≤ 5 ppm
| Ca ≤ 10 ppm | Cu ≤ 10 ppm
Cu ≤ 5 ppm (pełna specyfikacja dostępna pod tabelą)
Suma zanieczyszczeń | Max. 100 ppm | Max 600 ppm (w tym max. 500 ppm tlenu)
Zastosowanie: | przemysł katalityczny | superstopy, żarniki, osłony termiczne
Technologia | Pozyskuje się poprzez wydzielenie ze ścieku kwaśnego. | Pozyskuje się poprzez redukcję nadrenianu amonu, peletyzację i spiekanie w piecach.
Właściwości | Wygląd: biały proszek | Wygląd: szare pelety
| Zapach: bez zapachu | Zapach: bez zapachu
| Gęstość względna: 3,97 g/dm3 | Temperatura topnienia: 3180°C
| Rozpuszczalność w wodzie: 59,55 g/dm3 | Temperatura wrzenia: 5630°C
| Rozkład w temperaturze ok. 313 st.C | Gęstość względna: 9,0-9,9 g/cm3
Rozpuszczalność w wodzie: nierozpuszczalny
Pakowanie | Pojemniki plastikowe o poj. 2,5 litra zawierające 5 kg nadrenianu amonu pakowane do kartonu po 4 sztuki. | Pojemniki plastikowe o poj. 2,5 litra zawierające 10 kg renu metalicznego w formie pelet. Pakowane do kartonu po 2 sztuki.